## Bodenverfestigung
Bauseits: optimaler Proctorwassergehalt und Mischungsverhältnis des Additives mit Bindemitteln zur Erreichung der optimalen Verdichtung
Soll-Werte aus Eignungsprüfung / Erstprüfung:
optimaler Wassergehalt wPr des Bodens mit Bindemittel aus Eignungsprüfung: |  |  | 16.2 | %
Proctortrockendichte des optimal verdichteten Bodens : |  |  | 1.78 | g/cm3
Wassergehalt auf der Baustelle vor Einbringung der Bindemittel: |  |  | 14 | %
Zementzugabe : |  |  | 4.5 | %
Kalkzugabe (bei Mischbinder prozentuelle Aufteilung beachten): |  |  | 0 | %
Ausführung als Bodenverfestigung in 1 m3
Gerechneter theoretischer optimaler Wassergehalt wPr des Bodens ohne Bindemittel (nur zur Bestimmung des Additves Anteil von 1:175 zum optimalen Proctor Wassergehalt): |  |  | 14.85 | % )
Bindemittel Total : |  |  | 4.5 | %
Brerechnung der Bindemittel nach TP Beton-StB : |  |  | 76.65072 | kg /m3
Absorbierendes Wasser durch Bindemittelzugabe : |  |  | 1.35 | %
Absorbierendes Wasser durch Bindemittelzugabe : |  |  | 24.03 | Liter /m3
Wasserzugabe : |  |  | 39.16 | Liter /m3
Additiv erforderlich : |  |  | 1.510457 | Liter /m3
Mischungsverhältnis von Additiv und Wasser zur Einbringung im Baumischverfahren zur optimalen Verdichtung: |  |  | 1 : | 26.92593
OK - Bindemittelanteil absorbiert Eigenfeuchte
Projekt:
Eingaben zur Bodenverfestigung :
Frästiefe : |  |  | 0.25 | m
Frasbreite : |  |  | 10 | m
Fräslänge : |  |  | 600 | m
Ergebnisse :
Quadratmeter Fräsfläche : |  |  | 6000 | m2
Liter Additiv gesamt : |  |  | 2265.686 | Liter
Zusätzlicher Wasserbedarf zu Bodenverfestigung : |  |  | 58.74 | m3
Bindemittel gesamt : |  |  | 114.9761 | Tonnen
Einstreumenge Bindemittel : |  |  | 19.16268 | kg/m2
Zugabewasser mit Additiv = | mit 1 Teil Additiv plus | 26.92593 | 10.16761 | Liter/m2
Anmerkung: Hier mit einer theoretischen Verdichtung von 100% gerechnet. Der zweckmäßigste Einbauwassergehalt liegt bei 0,93 Wpr bei F3 Böden.